## Blad1
Product | Voordelen voor het onderdeel | Nadelen voor het onderdeel | Slagvastheid XY (kJ/m²) | Buigsterkte XY (MPa) | Buigmodulus XY (MPa) | HDT (°C)
PLA Basic | Strakke details; hoge stijfheid voor visuele prototypen | Lage hittebestendigheid; beperkte slagvastheid | 26.6 | 76 | 2750 | 57
PLA Matte | Zelfde mechanica als PLA Basic; diffuse lichtverspreiding | Iets zachtere toplaag; minder glans | 26.6 | 76 | 2750 | 57
PLA Silk+ | Zijdeachtig glanzende afwerking | Minder krasvast; lagere grip | 26.6 | 76 | 2750 | 57
PLA Tough+ | Hogere taaiheid en slagvastheid | Hogere krimp; iets lagere stijfheid | N/A | N/A | N/A | N/A
PLA Translucent | Lichtdoorlatend voor verlichtings­toepassingen | Bros bij hoge mechanische belasting | 26.6 | 76 | 2750 | 57
PLA Basic Gradient | Mooie kleurovergangen | Variabele mechanica door kleurmix | 26.6 | 76 | 2750 | 57
PLA Silk Multi-Color | Meerkleurig effect zonder wisselen | Niet geschikt voor structurele onderdelen | 26.6 | 76 | 2750 | 57
PLA Wood | Authentieke houtlook en geur | Lage taaiheid; broos onder impact | 26.6 | 76 | 2750 | 57
PLA Sparkle | Decoratieve glinstering | Niet structureel sterk | 26.6 | 76 | 2750 | 57
PLA Marble | Natuurlijk marmerpatroon | Niet geschikt voor belastbare onderdelen | 26.6 | 76 | 2750 | 57
PLA Metal | Metaalachtig gewicht en polijst­optie | Zwaar; broos bij hoge impact | 26.6 | 76 | 2750 | 57
PLA Galaxy | Diepe spikkels voor esthetiek | Verminderde taaiheid | 26.6 | 76 | 2750 | 57
PLA Glow | Lichtgevend in het donker | Geen structurele toepassing | 26.6 | 76 | 2750 | 57
PLA Aero | Ultralicht, ideaal voor drones en RC-modellen | Zeer laag draagvermogen; lage stijfheid | N/A | N/A | N/A | N/A
PLA-CF | Extra stijf en sterk door koolstofvezels; matte afwerking | Geleidt warmte; bros bij impact | 23.2 | 89 | 3950 | 55
PETG Transparent | Goede chemische en vochtbestendigheid; helder | Minder stijf dan PLA; neiging tot doorbuigen | 31.5 | 64 | 2050 | 69
PETG-CF | Verhoogde stijfheid en dimensionale stabiliteit | Bros bij scherpe belasting | 41.2 | 70 | 2910 | 74
ABS | Hoge hitte- en chemische bestendigheid voor functionele onderdelen | UV-gevoelig zonder nabehandeling; krimpen mogelijk | 39.3 | 62 | 1880 | 87
ABS-GF | Glasvezelversterkt voor hoge structurele sterkte | UV-gevoelig zonder nabehandeling | 14.5 | 68 | 2860 | 99
ASA | UV- en weerbestendig voor buitengebruik | Warping mogelijk; moderate taaiheid | 41 | 65 | 1920 | 100
ASA-CF | Superieure stijfheid; UV-bestendig | - | 14 | 72 | 3740 | 110
ASA Aero | Lichtgewicht UV-bestendig | Lage structurele sterkte | N/A | N/A | N/A | N/A
PC | Uitmuntende slagvastheid; temperatuurbestendig > 100 °C | Gevoelig voor vocht; spanningsscheuren | 55 | 108 | 2310 | 117
PC-FR | Brandvertragend voor kritische toepassingen | Minder transparant; hoger gewicht | N/A | N/A | N/A | N/A
TPU for AMS | Betrouwbare flexibiliteit | Beperkte dimensionale nauwkeurigheid bij hoge trekbelasting | N/A | N/A | N/A | N/A
TPU 95A HF | Uitstekende laaghechting en schokabsorptie | Minder detail bij fijne structuren | N/A | N/A | N/A | N/A
TPU 85A/90A | Uiterst elastisch; ideaal voor afdichtingen | Vervorming bij compressie | N/A | N/A | N/A | N/A
PA6-GF | Glasvezelversterkt nylon voor hoge slijtvastheid | Neiging tot vochtopname; Zeer hoge materiaalkost | 27.2 | 120 | 3670 | 182
PA6-CF | Koolstofversterkt nylon; uitstekende stijfheid onder belasting | Hoge materiaalkost | 40.3 | 151 | 5460 | 186
PAHT-CF | Hittebestendig nylon met CF voor hoge temperatuurbereik | Zeer hoge materiaalkost | 57.5 | 125 | 4230 | 194
PET-CF | Alternatief voor PA-CF met lagere vochtabsorptie | Zeer hoge materiaalkost | 36 | 131 | 5320 | 205
PPA-CF | Uiterst sterk & hittebestendig voor automotive/luchtvaart | Extreem hoge materiaalkost | 41.7 | 208 | 9860 | 227
PPS-CF | Uitzonderlijke chemische & temperatuurbestendigheid |  | 27.8 | 142 | 7160 | 264